## Leia-me
Esmaltes Cone 6 — Planilha de formulação, custos e testes
Linha inicial de 17 cores · oxidação · 1220–1240 °C · Fase 1 pincel → Fase 2 pó para mergulho
Como usar
1. Matérias-Primas | Substitua as análises químicas (%) e os preços pelos dados dos SEUS fornecedores. Os valores atuais são teóricos/típicos e os preços são estimativas ilustrativas.
2. Base A … Base E | Cada aba é uma base. Edite materiais e quantidades (azul). A UMF é calculada sozinha e comparada com as faixas-alvo (verde = dentro, vermelho = ajustar).
3. Cores | As 17 cores: base + colorantes (% sobre 100 da base). Custo de matéria-prima por kg calculado automaticamente.
4. Pincel | FASE 1: receita do líquido para pincel — densidade-alvo e aditivos (CMC, bentonita, glicerina, defloculante, conservante) com custo.
5. Custos e Preço | Fase 1 (potes para pincel) e Fase 2 (pó 500 g / 1 kg). Premissas em amarelo → preço mínimo e margem real com o preço praticado.
6. Testes | Matriz de 136 placas (17 cores × 2 argilas × 2 e 3 demãos × 2 curvas). A 1ª linha é um exemplo.
7. Estabilidade | Validade do líquido no pote: sedimento, mofo e densidade aos 7, 30 e 90 dias.
8. Curva de Queima | Curva padrão e curva com resfriamento lento para indicar no rótulo.
Legenda de cores
Texto azul | Dado de entrada que você pode editar
Texto preto | Fórmula — não editar
Texto verde | Vínculo com outra aba
Fundo amarelo | Premissa-chave para revisar
Avisos importantes
Receitas | As receitas e % de colorantes são PONTOS DE PARTIDA para teste, não fórmulas prontas para venda. Valide tudo em placas de teste.
Segurança alimentar | Só rotule como "própria para alimentos" após ensaio de lixiviação (Pb/Cd e metais como Cu, Co) em laboratório acreditado (ref. ISO 6486).
Saúde | Sílica, cobalto, cobre e pigmentos: use exaustão e máscara PFF2/P3 ao pesar e misturar pós.
Estratégia | Fase 1 = líquido para pincel (produto pronto, maior valor por grama). Fase 2 = mesmo esmalte em pó para o ceramista preparar banho. As bases e cores são as mesmas nas duas fases.

## Matérias-Primas
Matérias-primas e colorantes
Análise química em % (base queimada = sem PPC). Substitua pelos laudos dos fornecedores.
|  |  |  | Massa molar → | 60.08 | 101.96 | 69.62 | 61.98 | 94.2 | 29.88 | 56.08 | 40.3 | 103.62 | 81.38 | 123.22 | 159.69 | 79.87
Material | Tipo | Fornecedor | Preço (R$/kg) | PPC (%) | SiO2 (%) | Al2O3 (%) | B2O3 (%) | Na2O (%) | K2O (%) | Li2O (%) | CaO (%) | MgO (%) | SrO (%) | ZnO (%) | ZrO2 (%) | Fe2O3 (%) | TiO2 (%) | Fonte / observação
Feldspato potássico | Base |  | 3.5 | 0.3 | 67 | 18.5 | 0 | 3 | 11 | 0 | 0.2 | 0 | 0 | 0 | 0 | 0.1 | 0 | Valor típico de feldspato potássico nacional
Caulim | Base |  | 2.5 | 13.9 | 46.5 | 39.5 | 0 | 0 | 0 | 0 | 0 | 0 | 0 | 0 | 0 | 0.1 | 0 | Caulinita teórica
Quartzo (sílica 325#) | Base |  | 2 | 0 | 100 | 0 | 0 | 0 | 0 | 0 | 0 | 0 | 0 | 0 | 0 | 0 | 0 | Teórico
Wollastonita | Base |  | 8 | 0 | 51.7 | 0 | 0 | 0 | 0 | 0 | 48.3 | 0 | 0 | 0 | 0 | 0 | 0 | Teórico
Carbonato de cálcio | Base |  | 2 | 44 | 0 | 0 | 0 | 0 | 0 | 0 | 56 | 0 | 0 | 0 | 0 | 0 | 0 | Teórico
Dolomita | Base |  | 2 | 47.7 | 0 | 0 | 0 | 0 | 0 | 0 | 30.4 | 21.9 | 0 | 0 | 0 | 0 | 0 | Teórico
Talco | Base |  | 4 | 4.8 | 63.5 | 0 | 0 | 0 | 0 | 0 | 0 | 31.9 | 0 | 0 | 0 | 0 | 0 | Teórico
Carbonato de estrôncio | Base |  | 35 | 29.8 | 0 | 0 | 0 | 0 | 0 | 0 | 0 | 0 | 70.2 | 0 | 0 | 0 | 0 | Teórico
Óxido de zinco | Base |  | 40 | 0 | 0 | 0 | 0 | 0 | 0 | 0 | 0 | 0 | 0 | 100 | 0 | 0 | 0 | Teórico
Frita borácica | Base |  | 15 | 0 | 46.5 | 0 | 23.1 | 10.3 | 0 | 0 | 20.1 | 0 | 0 | 0 | 0 | 0 | 0 | Aproximação tipo Ferro 3134 — trocar pela ficha da frita nacional
Carbonato de lítio | Base |  | 300 | 59.6 | 0 | 0 | 0 | 0 | 0 | 40.4 | 0 | 0 | 0 | 0 | 0 | 0 | 0 | Teórico
Silicato de zircônio | Colorante |  | 25 | 0 | 32.8 | 0 | 0 | 0 | 0 | 0 | 0 | 0 | 0 | 0 | 67.2 | 0 | 0 | Opacificante — teórico
Óxido de ferro vermelho | Colorante |  | 20 | 0 | 0 | 0 | 0 | 0 | 0 | 0 | 0 | 0 | 0 | 0 | 0 | 100 | 0 | Colorante
Carbonato de cobalto | Colorante |  | 900 | 37 | 0 | 0 | 0 | 0 | 0 | 0 | 0 | 0 | 0 | 0 | 0 | 0 | 0 | Colorante — ~63% CoO
Carbonato de cobre | Colorante |  | 150 | 28 | 0 | 0 | 0 | 0 | 0 | 0 | 0 | 0 | 0 | 0 | 0 | 0 | 0 | Colorante — ~72% CuO
Rutilo | Colorante |  | 80 | 0 | 0 | 0 | 0 | 0 | 0 | 0 | 0 | 0 | 0 | 0 | 0 | 4 | 95 | Colorante/variegação — típico
Ilmenita granular | Colorante |  | 60 | 0 | 0 | 0 | 0 | 0 | 0 | 0 | 0 | 0 | 0 | 0 | 0 | 0 | 0 | Pintas — FeTiO3
Pigmento preto | Colorante |  | 250 | 0 | 0 | 0 | 0 | 0 | 0 | 0 | 0 | 0 | 0 | 0 | 0 | 0 | 0 | Pigmento encapsulado
Pigmento amarelo Zr-Pr | Colorante |  | 250 | 0 | 0 | 0 | 0 | 0 | 0 | 0 | 0 | 0 | 0 | 0 | 0 | 0 | 0 | Pigmento zircônio-praseodímio
Pigmento rosa Cr-Sn | Colorante |  | 350 | 0 | 0 | 0 | 0 | 0 | 0 | 0 | 0 | 0 | 0 | 0 | 0 | 0 | 0 | Exige base cálcica, sem zinco
Goma CMC | Aditivo |  | 60 | 0 | 0 | 0 | 0 | 0 | 0 | 0 | 0 | 0 | 0 | 0 | 0 | 0 | 0 | Aditivo pincel — ligante
Bentonita | Aditivo |  | 8 | 0 | 0 | 0 | 0 | 0 | 0 | 0 | 0 | 0 | 0 | 0 | 0 | 0 | 0 | Aditivo — suspensão
Glicerina | Aditivo |  | 20 | 0 | 0 | 0 | 0 | 0 | 0 | 0 | 0 | 0 | 0 | 0 | 0 | 0 | 0 | Aditivo pincel — retarda secagem
Silicato de sódio | Aditivo |  | 10 | 0 | 0 | 0 | 0 | 0 | 0 | 0 | 0 | 0 | 0 | 0 | 0 | 0 | 0 | Aditivo — defloculante
Conservante (isotiazolinona) | Aditivo |  | 80 | 0 | 0 | 0 | 0 | 0 | 0 | 0 | 0 | 0 | 0 | 0 | 0 | 0 | 0 | Aditivo pincel — biocida
Linhas livres abaixo para novos materiais (mantenha o mesmo formato). Preços: estimativas ilustrativas de 2026 — substitua por cotações reais.

## Base A
Base A — Brilhante transparente
Ponto de partida: base "20x5" adaptada a materiais nacionais.
Contribuição em massa de cada óxido (g por 100 g de esmalte queimado não normalizado) →
Material | Quantidade (g) | % normalizado | Preço (R$/kg) | SiO2 | Al2O3 | B2O3 | Na2O | K2O | Li2O | CaO | MgO | SrO | ZnO | ZrO2 | Fe2O3 | TiO2
Wollastonita | 20 | 20% | 8 | 10.34 | 0 | 0 | 0 | 0 | 0 | 9.66 | 0 | 0 | 0 | 0 | 0 | 0
Frita borácica | 20 | 20% | 15 | 9.3 | 0 | 4.62 | 2.06 | 0 | 0 | 4.02 | 0 | 0 | 0 | 0 | 0 | 0
Feldspato potássico | 20 | 20% | 3.5 | 13.4 | 3.7 | 0 | 0.6 | 2.2 | 0 | 0.04 | 0 | 0 | 0 | 0 | 0.02 | 0
Caulim | 20 | 20% | 2.5 | 9.3 | 7.9 | 0 | 0 | 0 | 0 | 0 | 0 | 0 | 0 | 0 | 0.02 | 0
Quartzo (sílica 325#) | 20 | 20% | 2 | 20 | 0 | 0 | 0 | 0 | 0 | 0 | 0 | 0 | 0 | 0 | 0 | 0
|  |  |  | 0 | 0 | 0 | 0 | 0 | 0 | 0 | 0 | 0 | 0 | 0 | 0 | 0
|  |  |  | 0 | 0 | 0 | 0 | 0 | 0 | 0 | 0 | 0 | 0 | 0 | 0 | 0
|  |  |  | 0 | 0 | 0 | 0 | 0 | 0 | 0 | 0 | 0 | 0 | 0 | 0 | 0
|  |  |  | 0 | 0 | 0 | 0 | 0 | 0 | 0 | 0 | 0 | 0 | 0 | 0 | 0
|  |  |  | 0 | 0 | 0 | 0 | 0 | 0 | 0 | 0 | 0 | 0 | 0 | 0 | 0
Total | 100 | 100% |  | 62.34 | 11.6 | 4.62 | 2.66 | 2.2 | 0 | 13.72 | 0 | 0 | 0 | 0 | 0.04 | 0
Massa molar |  |  |  | 60.08 | 101.96 | 69.62 | 61.98 | 94.2 | 29.88 | 56.08 | 40.3 | 103.62 | 81.38 | 123.22 | 159.69 | 79.87
Mols |  | Soma fundentes: | 0.3109221 | 1.037617 | 0.1137701 | 0.06636024 | 0.04291707 | 0.02335456 | 0 | 0.2446505 | 0 | 0 | 0 | 0 | 0.0002504853 | 0
UMF (fundentes = 1) |  |  |  | 3.337223 | 0.3659119 | 0.2134304 | 0.1380316 | 0.07511387 | 0 | 0.7868546 | 0 | 0 | 0 | 0 | 0.0008056207 | 0
Checagem contra faixas-alvo
Indicador | Valor | Mín | Máx | Status
SiO₂ (UMF) | 3.337223 | 3 | 4 | OK
Al₂O₃ (UMF) | 0.3659119 | 0.3 | 0.4 | OK
B₂O₃ (UMF) | 0.2134304 | 0.1 | 0.3 | OK
Razão SiO₂:Al₂O₃ | 9.120291 | 8 | 10 | OK
Custo matéria-prima da base (R$/kg) | 6.2
Faixas-alvo são referências de literatura para cone 6 estável; ajuste-as conforme seus testes. Fórmula-alvo calculada sobre óxidos; colorantes entram na aba Cores.

## Base B
Base B — Mate/acetinada cálcica (sem zinco)
Mate por alumina alta + cálcio. Sem zinco para permitir o rosa cromo-estanho.
Contribuição em massa de cada óxido (g por 100 g de esmalte queimado não normalizado) →
Material | Quantidade (g) | % normalizado | Preço (R$/kg) | SiO2 | Al2O3 | B2O3 | Na2O | K2O | Li2O | CaO | MgO | SrO | ZnO | ZrO2 | Fe2O3 | TiO2
Feldspato potássico | 30 | 30% | 3.5 | 20.1 | 5.55 | 0 | 0.9 | 3.3 | 0 | 0.06 | 0 | 0 | 0 | 0 | 0.03 | 0
Frita borácica | 12 | 12% | 15 | 5.58 | 0 | 2.772 | 1.236 | 0 | 0 | 2.412 | 0 | 0 | 0 | 0 | 0 | 0
Wollastonita | 22 | 22% | 8 | 11.374 | 0 | 0 | 0 | 0 | 0 | 10.626 | 0 | 0 | 0 | 0 | 0 | 0
Carbonato de cálcio | 6 | 6% | 2 | 0 | 0 | 0 | 0 | 0 | 0 | 3.36 | 0 | 0 | 0 | 0 | 0 | 0
Caulim | 25 | 25% | 2.5 | 11.625 | 9.875 | 0 | 0 | 0 | 0 | 0 | 0 | 0 | 0 | 0 | 0.025 | 0
Quartzo (sílica 325#) | 5 | 5% | 2 | 5 | 0 | 0 | 0 | 0 | 0 | 0 | 0 | 0 | 0 | 0 | 0 | 0
|  |  |  | 0 | 0 | 0 | 0 | 0 | 0 | 0 | 0 | 0 | 0 | 0 | 0 | 0
|  |  |  | 0 | 0 | 0 | 0 | 0 | 0 | 0 | 0 | 0 | 0 | 0 | 0 | 0
|  |  |  | 0 | 0 | 0 | 0 | 0 | 0 | 0 | 0 | 0 | 0 | 0 | 0 | 0
|  |  |  | 0 | 0 | 0 | 0 | 0 | 0 | 0 | 0 | 0 | 0 | 0 | 0 | 0
Total | 100 | 100% |  | 53.679 | 15.425 | 2.772 | 2.136 | 3.3 | 0 | 16.458 | 0 | 0 | 0 | 0 | 0.055 | 0
Massa molar |  |  |  | 60.08 | 101.96 | 69.62 | 61.98 | 94.2 | 29.88 | 56.08 | 40.3 | 103.62 | 81.38 | 123.22 | 159.69 | 79.87
Mols |  | Soma fundentes: | 0.3629682 | 0.8934587 | 0.1512848 | 0.03981614 | 0.03446273 | 0.03503185 | 0 | 0.2934736 | 0 | 0 | 0 | 0 | 0.0003444173 | 0
UMF (fundentes = 1) |  |  |  | 2.461535 | 0.4167991 | 0.109696 | 0.09494697 | 0.09651492 | 0 | 0.8085381 | 0 | 0 | 0 | 0 | 0.0009488912 | 0
Checagem contra faixas-alvo
Indicador | Valor | Mín | Máx | Status
SiO₂ (UMF) | 2.461535 | 2 | 3 | OK
Al₂O₃ (UMF) | 0.4167991 | 0.35 | 0.5 | OK
B₂O₃ (UMF) | 0.109696 | 0.1 | 0.25 | OK
Razão SiO₂:Al₂O₃ | 5.905806 | 5 | 7 | OK
Custo matéria-prima da base (R$/kg) | 5.455
Faixas-alvo são referências de literatura para cone 6 estável; ajuste-as conforme seus testes. Fórmula-alvo calculada sobre óxidos; colorantes entram na aba Cores.

## Base C
Base C — Brilhante de estrôncio (para branco opaco e turquesa)
Estrôncio no lugar de bário: favorece turquesa com cobre.
Contribuição em massa de cada óxido (g por 100 g de esmalte queimado não normalizado) →
Material | Quantidade (g) | % normalizado | Preço (R$/kg) | SiO2 | Al2O3 | B2O3 | Na2O | K2O | Li2O | CaO | MgO | SrO | ZnO | ZrO2 | Fe2O3 | TiO2
Feldspato potássico | 25 | 25% | 3.5 | 16.75 | 4.625 | 0 | 0.75 | 2.75 | 0 | 0.05 | 0 | 0 | 0 | 0 | 0.025 | 0
Frita borácica | 18 | 18% | 15 | 8.37 | 0 | 4.158 | 1.854 | 0 | 0 | 3.618 | 0 | 0 | 0 | 0 | 0 | 0
Carbonato de estrôncio | 10 | 10% | 35 | 0 | 0 | 0 | 0 | 0 | 0 | 0 | 0 | 7.02 | 0 | 0 | 0 | 0
Wollastonita | 10 | 10% | 8 | 5.17 | 0 | 0 | 0 | 0 | 0 | 4.83 | 0 | 0 | 0 | 0 | 0 | 0
Caulim | 15 | 15% | 2.5 | 6.975 | 5.925 | 0 | 0 | 0 | 0 | 0 | 0 | 0 | 0 | 0 | 0.015 | 0
Quartzo (sílica 325#) | 22 | 22% | 2 | 22 | 0 | 0 | 0 | 0 | 0 | 0 | 0 | 0 | 0 | 0 | 0 | 0
|  |  |  | 0 | 0 | 0 | 0 | 0 | 0 | 0 | 0 | 0 | 0 | 0 | 0 | 0
|  |  |  | 0 | 0 | 0 | 0 | 0 | 0 | 0 | 0 | 0 | 0 | 0 | 0 | 0
|  |  |  | 0 | 0 | 0 | 0 | 0 | 0 | 0 | 0 | 0 | 0 | 0 | 0 | 0
|  |  |  | 0 | 0 | 0 | 0 | 0 | 0 | 0 | 0 | 0 | 0 | 0 | 0 | 0
Total | 100 | 100% |  | 59.265 | 10.55 | 4.158 | 2.604 | 2.75 | 0 | 8.498 | 0 | 7.02 | 0 | 0 | 0.04 | 0
Massa molar |  |  |  | 60.08 | 101.96 | 69.62 | 61.98 | 94.2 | 29.88 | 56.08 | 40.3 | 103.62 | 81.38 | 123.22 | 159.69 | 79.87
Mols |  | Soma fundentes: | 0.2904878 | 0.9864348 | 0.1034719 | 0.05972422 | 0.04201355 | 0.02919321 | 0 | 0.1515335 | 0 | 0.06774754 | 0 | 0 | 0.0002504853 | 0
UMF (fundentes = 1) |  |  |  | 3.395787 | 0.3562006 | 0.2055997 | 0.144631 | 0.1004972 | 0 | 0.5216519 | 0 | 0.2332199 | 0 | 0 | 0.000862292 | 0
Checagem contra faixas-alvo
Indicador | Valor | Mín | Máx | Status
SiO₂ (UMF) | 3.395787 | 3 | 4 | OK
Al₂O₃ (UMF) | 0.3562006 | 0.3 | 0.4 | OK
B₂O₃ (UMF) | 0.2055997 | 0.1 | 0.3 | OK
Razão SiO₂:Al₂O₃ | 9.533354 | 8 | 10 | OK
Custo matéria-prima da base (R$/kg) | 8.69
Faixas-alvo são referências de literatura para cone 6 estável; ajuste-as conforme seus testes. Fórmula-alvo calculada sobre óxidos; colorantes entram na aba Cores.

## Base D
Base D — Reativa fluida (rutilo / azul flutuante)
Mais boro, mais fluida. Melhor com resfriamento lento. Atenção ao escorrimento.
Contribuição em massa de cada óxido (g por 100 g de esmalte queimado não normalizado) →
Material | Quantidade (g) | % normalizado | Preço (R$/kg) | SiO2 | Al2O3 | B2O3 | Na2O | K2O | Li2O | CaO | MgO | SrO | ZnO | ZrO2 | Fe2O3 | TiO2
Frita borácica | 30 | 30% | 15 | 13.95 | 0 | 6.93 | 3.09 | 0 | 0 | 6.03 | 0 | 0 | 0 | 0 | 0 | 0
Feldspato potássico | 20 | 20% | 3.5 | 13.4 | 3.7 | 0 | 0.6 | 2.2 | 0 | 0.04 | 0 | 0 | 0 | 0 | 0.02 | 0
Carbonato de estrôncio | 8 | 8% | 35 | 0 | 0 | 0 | 0 | 0 | 0 | 0 | 0 | 5.616 | 0 | 0 | 0 | 0
Wollastonita | 7 | 7% | 8 | 3.619 | 0 | 0 | 0 | 0 | 0 | 3.381 | 0 | 0 | 0 | 0 | 0 | 0
Caulim | 15 | 15% | 2.5 | 6.975 | 5.925 | 0 | 0 | 0 | 0 | 0 | 0 | 0 | 0 | 0 | 0.015 | 0
Quartzo (sílica 325#) | 20 | 20% | 2 | 20 | 0 | 0 | 0 | 0 | 0 | 0 | 0 | 0 | 0 | 0 | 0 | 0
|  |  |  | 0 | 0 | 0 | 0 | 0 | 0 | 0 | 0 | 0 | 0 | 0 | 0 | 0
|  |  |  | 0 | 0 | 0 | 0 | 0 | 0 | 0 | 0 | 0 | 0 | 0 | 0 | 0
|  |  |  | 0 | 0 | 0 | 0 | 0 | 0 | 0 | 0 | 0 | 0 | 0 | 0 | 0
|  |  |  | 0 | 0 | 0 | 0 | 0 | 0 | 0 | 0 | 0 | 0 | 0 | 0 | 0
Total | 100 | 100% |  | 57.944 | 9.625 | 6.93 | 3.69 | 2.2 | 0 | 9.451 | 0 | 5.616 | 0 | 0 | 0.035 | 0
Massa molar |  |  |  | 60.08 | 101.96 | 69.62 | 61.98 | 94.2 | 29.88 | 56.08 | 40.3 | 103.62 | 81.38 | 123.22 | 159.69 | 79.87
Mols |  | Soma fundentes: | 0.305615 | 0.9644474 | 0.09439976 | 0.09954036 | 0.05953533 | 0.02335456 | 0 | 0.1685271 | 0 | 0.05419803 | 0 | 0 | 0.0002191747 | 0
UMF (fundentes = 1) |  |  |  | 3.155759 | 0.3088846 | 0.3257051 | 0.194805 | 0.07641825 | 0 | 0.5514359 | 0 | 0.1773409 | 0 | 0 | 0.0007171593 | 0
Checagem contra faixas-alvo
Indicador | Valor | Mín | Máx | Status
SiO₂ (UMF) | 3.155759 | 2.8 | 3.6 | OK
Al₂O₃ (UMF) | 0.3088846 | 0.25 | 0.35 | OK
B₂O₃ (UMF) | 0.3257051 | 0.2 | 0.4 | OK
Razão SiO₂:Al₂O₃ | 10.21663 | 8 | 11 | OK
Custo matéria-prima da base (R$/kg) | 9.335
Faixas-alvo são referências de literatura para cone 6 estável; ajuste-as conforme seus testes. Fórmula-alvo calculada sobre óxidos; colorantes entram na aba Cores.

## Base E
Base E — Para óxido de ferro (tenmoku / ferrugem)
Recebe 6–12% de Fe2O3.
Contribuição em massa de cada óxido (g por 100 g de esmalte queimado não normalizado) →
Material | Quantidade (g) | % normalizado | Preço (R$/kg) | SiO2 | Al2O3 | B2O3 | Na2O | K2O | Li2O | CaO | MgO | SrO | ZnO | ZrO2 | Fe2O3 | TiO2
Feldspato potássico | 35 | 35% | 3.5 | 23.45 | 6.475 | 0 | 1.05 | 3.85 | 0 | 0.07 | 0 | 0 | 0 | 0 | 0.035 | 0
Frita borácica | 12 | 12% | 15 | 5.58 | 0 | 2.772 | 1.236 | 0 | 0 | 2.412 | 0 | 0 | 0 | 0 | 0 | 0
Wollastonita | 18 | 18% | 8 | 9.306 | 0 | 0 | 0 | 0 | 0 | 8.694 | 0 | 0 | 0 | 0 | 0 | 0
Talco | 5 | 5% | 4 | 3.175 | 0 | 0 | 0 | 0 | 0 | 0 | 1.595 | 0 | 0 | 0 | 0 | 0
Caulim | 10 | 10% | 2.5 | 4.65 | 3.95 | 0 | 0 | 0 | 0 | 0 | 0 | 0 | 0 | 0 | 0.01 | 0
Quartzo (sílica 325#) | 20 | 20% | 2 | 20 | 0 | 0 | 0 | 0 | 0 | 0 | 0 | 0 | 0 | 0 | 0 | 0
|  |  |  | 0 | 0 | 0 | 0 | 0 | 0 | 0 | 0 | 0 | 0 | 0 | 0 | 0
|  |  |  | 0 | 0 | 0 | 0 | 0 | 0 | 0 | 0 | 0 | 0 | 0 | 0 | 0
|  |  |  | 0 | 0 | 0 | 0 | 0 | 0 | 0 | 0 | 0 | 0 | 0 | 0 | 0
|  |  |  | 0 | 0 | 0 | 0 | 0 | 0 | 0 | 0 | 0 | 0 | 0 | 0 | 0
Total | 100 | 100% |  | 66.161 | 10.425 | 2.772 | 2.286 | 3.85 | 0 | 11.176 | 1.595 | 0 | 0 | 0 | 0.045 | 0
Massa molar |  |  |  | 60.08 | 101.96 | 69.62 | 61.98 | 94.2 | 29.88 | 56.08 | 40.3 | 103.62 | 81.38 | 123.22 | 159.69 | 79.87
Mols |  | Soma fundentes: | 0.3166183 | 1.101215 | 0.102246 | 0.03981614 | 0.03688287 | 0.04087049 | 0 | 0.1992867 | 0.03957816 | 0 | 0 | 0 | 0.000281796 | 0
UMF (fundentes = 1) |  |  |  | 3.478053 | 0.3229314 | 0.1257544 | 0.11649 | 0.1290844 | 0 | 0.6294228 | 0.1250028 | 0 | 0 | 0 | 0.0008900181 | 0
Checagem contra faixas-alvo
Indicador | Valor | Mín | Máx | Status
SiO₂ (UMF) | 3.478053 | 3 | 4 | OK
Al₂O₃ (UMF) | 0.3229314 | 0.28 | 0.38 | OK
B₂O₃ (UMF) | 0.1257544 | 0.1 | 0.25 | OK
Razão SiO₂:Al₂O₃ | 10.77025 | 8 | 11 | OK
Custo matéria-prima da base (R$/kg) | 5.315
Faixas-alvo são referências de literatura para cone 6 estável; ajuste-as conforme seus testes. Fórmula-alvo calculada sobre óxidos; colorantes entram na aba Cores.

## Cores
Linha de 17 cores — cone 6 oxidação
Colorantes em % adicionados sobre 100% da base seca. Valores = ponto de partida para teste.
Nº | Nome | Base | Colorante 1 | % 1 | Colorante 2 | % 2 | Colorante 3 | % 3 | Resfr. lento? | Alimentos? | Custo base (R$/kg) | Custo colorantes (R$ por 100 g base) | Custo MP (R$/kg esmalte) | Observações
1 | Transparente brilhante | A | [6 empty] | Não necessário | Pendente lixiviação | 6.2 | 0 | 6.2 | Base de referência
2 | Transparente mate | B | [6 empty] | Recomendado | Pendente lixiviação | 5.455 | 0 | 5.455 | Mate cálcico
3 | Branco brilhante | C | Silicato de zircônio | 10 |  |  |  |  | Não necessário | Pendente lixiviação | 8.69 | 2.5 | 10.17273
4 | Branco acetinado | B | Silicato de zircônio | 8 |  |  |  |  | Recomendado | Pendente lixiviação | 5.455 | 2 | 6.902778
5 | Preto brilhante | A | Pigmento preto | 7 |  |  |  |  | Não necessário | Pendente lixiviação | 6.2 | 17.5 | 22.14953 | Alternativa: Fe + Co + Mn
6 | Tenmoku | E | Óxido de ferro vermelho | 10 |  |  |  |  | Recomendado | Pendente lixiviação | 5.315 | 2 | 6.65 | Quebra marrom nas bordas
7 | Celadon verde | A | Óxido de ferro vermelho | 1.5 |  |  |  |  | Não necessário | Pendente lixiviação | 6.2 | 0.3 | 6.403941 | Em oxidação fica verde-amarelado; teste 1–2%
8 | Celadon azul | A | Óxido de ferro vermelho | 1 | Carbonato de cobalto | 0.1 |  |  | Não necessário | Pendente lixiviação | 6.2 | 1.1 | 7.220574
9 | Rutilo mel | D | Rutilo | 6 | Óxido de ferro vermelho | 2 |  |  | Sim | Pendente lixiviação | 9.335 | 5.2 | 13.45833 | Variegação depende da espessura
10 | Creme pintalgado | D | Silicato de zircônio | 4 | Rutilo | 2 | Ilmenita granular | 0.75 | Sim | Pendente lixiviação | 9.335 | 3.05 | 11.60187 | Substitui o shino (que exige redução)
11 | Azul cobalto | A | Carbonato de cobalto | 1 |  |  |  |  | Não necessário | Pendente lixiviação | 6.2 | 9 | 15.0495
12 | Turquesa | C | Carbonato de cobre | 2.5 |  |  |  |  | Não necessário | Pendente lixiviação | 8.69 | 3.75 | 12.13659 | Cobre: maior risco de lixiviação — testar antes de vender para louça
13 | Amarelo | A | Pigmento amarelo Zr-Pr | 8 |  |  |  |  | Não necessário | Pendente lixiviação | 6.2 | 20 | 24.25926
14 | Rosa coral | B | Pigmento rosa Cr-Sn | 6 |  |  |  |  | Recomendado | Pendente lixiviação | 5.455 | 21 | 24.95755 | Base precisa de cálcio e ZERO zinco
15 | Ferrugem | E | Óxido de ferro vermelho | 7 |  |  |  |  | Sim | Pendente lixiviação | 5.315 | 1.4 | 6.275701 | Superfície saturada de ferro
16 | Azul flutuante | D | Rutilo | 4 | Óxido de ferro vermelho | 2 | Carbonato de cobalto | 1 | Sim | Pendente lixiviação | 9.335 | 12.6 | 20.5 | Floating blue; escorre se grosso
17 | Imitação de cinza | D | Rutilo | 3 | Óxido de ferro vermelho | 1.5 | Silicato de zircônio | 2 | Sim | Pendente lixiviação | 9.335 | 3.2 | 11.76995 | Efeito ash sem cinza real
Custo colorantes = Σ (% colorante/100 × preço R$/kg), em R$ por kg de base. Custo MP por kg de esmalte = (custo base + custo colorantes) ÷ (1 + Σ%/100).

## Pincel
Fase 1 — Esmalte líquido para pincel
Receita de suspensão aplicada a qualquer cor: esmalte seco + água + aditivos. Valores de partida — ajuste nos testes.
Parâmetro | Valor | Observação
Densidade alvo do líquido (g/ml) | 1.55 | Pincel: 1,50–1,65. Meça com proveta de 100 ml e balança.
Densidade do esmalte seco (g/cm³) | 2.6 | Típico de esmaltes; mantenha 2,6 se não medir.
Teor de sólidos (% em massa) | 57.66% | Calculado a partir das densidades
Esmalte seco por litro (kg/L) | 0.89375 | Quanto pó vai em cada litro
Aditivo | % sobre esmalte seco | Preço (R$/kg) | Custo (R$/kg de esmalte seco) | Função
Goma CMC | 1 | 60 | 0.6 | Ligante: pincelada lisa, adere sem esfarelar; dá "corpo"
Bentonita | 1.5 | 8 | 0.12 | Suspensão: evita sedimento duro no pote
Glicerina | 3 | 20 | 0.6 | Retarda a secagem: pincelada sem marcas
Silicato de sódio | 0.1 | 10 | 0.01 | Defloculante: permite densidade alta com fluidez
Conservante (isotiazolinona) | 0.2 | 80 | 0.16 | Evita mofo/odor da CMC no pote
Total aditivos |  |  | 1.49
Preparo sugerido (por lote)
1. Hidrate a CMC em parte da água quente na véspera (gel sem grumos) e misture o conservante.
2. Disperse a bentonita na água restante, com misturador de alta rotação.
3. Adicione o esmalte seco (base + colorantes) aos poucos; passe na peneira 120 mesh.
4. Junte o gel de CMC e a glicerina; corrija a densidade com água até o valor-alvo.
5. Descanse 24 h, meça densidade de novo e envase. Guarde um pote de cada lote como contraprova.
Rótulo: "Aplicar 3 demãos cruzadas, secando entre elas. Cone 6 (1220–1240 °C)." Leve a FDS dos aditivos para a FDS do produto.

## Custos e Preço
Custo total e preço — Fase 1 (pincel) e Fase 2 (pó para mergulho)
Todas as premissas em amarelo são estimativas ilustrativas — substitua pelas suas.
Premissa | Valor
FASE 1 — Pincel
Volume do pote pequeno (ml) | 100
Volume do pote grande (ml) | 250
Embalagem pote pequeno (pote + tampa + rótulo + lacre) — R$/un | 3.5
Embalagem pote grande — R$/un | 5
Mão de obra (preparo + envase) — R$/L | 10
Energia, QC e rateio de testes — R$/L | 4
Preço de venda praticado — pote pequeno (pesquise o mercado) | 34.9
Preço de venda praticado — pote grande (pesquise o mercado) | 69.9
FASE 2 — Pó para mergulho
Embalagem 500 g — R$/un | 4.5
Embalagem 1 kg — R$/un | 6.5
Mão de obra pó — R$/kg | 8
Energia, QC e rateio de testes pó — R$/kg | 3
COMUNS
Perdas de processo (% sobre MP) | 10%
Impostos sobre venda (Simples Nacional, %) | 6%
Taxa do canal (marketplace/cartão, %) | 15%
Margem de lucro desejada (% sobre preço) | 30%
Preço mínimo = custo ÷ (1 − impostos − taxa − margem desejada). Margem real = (preço praticado × (1 − impostos − taxa) − custo) ÷ preço praticado. Vermelho = abaixo da margem desejada.
FASE 1 — Esmalte líquido para pincel
Nº | Cor | MP (R$/kg seco) | Custo por litro (R$/L) | Custo pote pequeno | Preço mínimo pote pequeno | Margem real pote pequeno | Custo pote grande | Preço mínimo pote grande | Margem real pote grande
1 | Transparente brilhante | 6.2 | 21.4270625 | 5.64270625 | 11.51573 | 62.83% | 10.35677 | 21.13626 | 64.18%
2 | Transparente mate | 5.455 | 20.69463 | 5.569463 | 11.36625 | 63.04% | 10.17366 | 20.76257 | 64.45%
3 | Branco brilhante | 10.17273 | 25.33275 | 6.033275 | 12.31281 | 61.71% | 11.3331875 | 23.12895 | 62.79%
4 | Branco acetinado | 6.902778 | 22.11798 | 5.711798 | 11.65673 | 62.63% | 10.5295 | 21.48877 | 63.94%
5 | Preto brilhante | 22.14953 | 37.10745 | 7.210745 | 14.71581 | 58.34% | 14.27686 | 29.13645 | 58.58%
6 | Tenmoku | 6.65 | 21.86946875 | 5.686946875 | 11.60601 | 62.71% | 10.46737 | 21.36197 | 64.03%
7 | Celadon verde | 6.403941 | 21.62756 | 5.662756 | 11.55665 | 62.77% | 10.40689 | 21.23855 | 64.11%
8 | Celadon azul | 7.220574 | 22.43041 | 5.743041 | 11.72049 | 62.54% | 10.6076 | 21.64817 | 63.82%
9 | Rutilo mel | 13.45833 | 28.56291 | 6.356291 | 12.97202 | 60.79% | 12.14073 | 24.777 | 61.63%
10 | Creme pintalgado | 11.60187 | 26.73778 | 6.173778 | 12.59955 | 61.31% | 11.68444 | 23.84581 | 62.28%
11 | Azul cobalto | 15.0495 | 30.12723 | 6.512723 | 13.29127 | 60.34% | 12.53181 | 25.57512 | 61.07%
12 | Turquesa | 12.13659 | 27.26347 | 6.226347 | 12.70683 | 61.16% | 11.81587 | 24.11401 | 62.1%
13 | Amarelo | 24.25926 | 39.18157 | 7.418157 | 15.1391 | 57.74% | 14.79539 | 30.19468 | 57.83%
14 | Rosa coral | 24.95755 | 39.86808 | 7.486808 | 15.2792 | 57.55% | 14.96702 | 30.54494 | 57.59%
15 | Ferrugem | 6.275701 | 21.50149 | 5.650149 | 11.53092 | 62.81% | 10.37537 | 21.17423 | 64.16%
16 | Azul flutuante | 20.5 | 35.48575 | 7.048575 | 14.38485 | 58.8% | 13.8714375 | 28.30906 | 59.16%
17 | Imitação de cinza | 11.76995 | 26.90302 | 6.190302 | 12.63327 | 61.26% | 11.72576 | 23.93011 | 62.22%
| Média | 12.42137 | 27.54345 | 6.254345 | 12.76397 | 61.08% | 11.88586 | 24.25686 | 62%
FASE 2 — Pó para o ceramista preparar (mergulho/banho)
Nº | Cor | MP (R$/kg) | MP + perdas (R$/kg) | Custo produção (R$/kg) | Custo 500 g (R$) | Preço mínimo 500 g | Custo 1 kg (R$) | Preço mínimo 1 kg | Lucro 1 kg (R$)
1 | Transparente brilhante | 6.2 | 6.82 | 17.82 | 13.41 | 27.36735 | 24.32 | 49.63265 | 14.8898
2 | Transparente mate | 5.455 | 6.0005 | 17.0005 | 13.00025 | 26.53112 | 23.5005 | 47.9602 | 14.38806
3 | Branco brilhante | 10.17273 | 11.19 | 22.19 | 15.595 | 31.82653 | 28.69 | 58.55102 | 17.56531
4 | Branco acetinado | 6.902778 | 7.593056 | 18.59306 | 13.79653 | 28.15618 | 25.09306 | 51.21032 | 15.3631
5 | Preto brilhante | 22.14953 | 24.36449 | 35.36449 | 22.18224 | 45.26988 | 41.86449 | 85.43773 | 25.63132
6 | Tenmoku | 6.65 | 7.315 | 18.315 | 13.6575 | 27.87245 | 24.815 | 50.64286 | 15.19286
7 | Celadon verde | 6.403941 | 7.044335 | 18.04433 | 13.52217 | 27.59626 | 24.54433 | 50.09048 | 15.02714
8 | Celadon azul | 7.220574 | 7.942631 | 18.94263 | 13.97132 | 28.51289 | 25.44263 | 51.92374 | 15.57712
9 | Rutilo mel | 13.45833 | 14.80417 | 25.80417 | 17.40208 | 35.51446 | 32.30417 | 65.92687 | 19.77806
10 | Creme pintalgado | 11.60187 | 12.76206 | 23.76206 | 16.38103 | 33.43067 | 30.26206 | 61.75931 | 18.52779
11 | Azul cobalto | 15.0495 | 16.55446 | 27.55446 | 18.27723 | 37.30046 | 34.05446 | 69.49889 | 20.84967
12 | Turquesa | 12.13659 | 13.35024 | 24.35024 | 16.67512 | 34.03086 | 30.85024 | 62.95968 | 18.8879
13 | Amarelo | 24.25926 | 26.68519 | 37.68519 | 23.34259 | 47.63794 | 44.18519 | 90.17385 | 27.05215
14 | Rosa coral | 24.95755 | 27.4533 | 38.4533 | 23.72665 | 48.42174 | 44.9533 | 91.74143 | 27.52243
15 | Ferrugem | 6.275701 | 6.903271 | 17.90327 | 13.45164 | 27.45232 | 24.40327 | 49.80259 | 14.94078
16 | Azul flutuante | 20.5 | 22.55 | 33.55 | 21.275 | 43.41837 | 40.05 | 81.73469 | 24.52041
17 | Imitação de cinza | 11.76995 | 12.94695 | 23.94695 | 16.47347 | 33.61934 | 30.44695 | 62.13663 | 18.64099
| Média | 12.42137 | 13.66351 | 24.66351 | 16.83175 | 34.35052 | 31.16351 | 63.599 | 19.0797
Na Fase 2 o pó sai sem aditivos: o ceramista adiciona água (densidade de banho ~1,45–1,50). Inclua no rótulo a proporção sugerida de água.

## Testes
Registro de testes de queima — rodada 1 (pincel)
17 cores × 2 argilas × 2 e 3 demãos × 2 curvas = 136 placas. A linha 5 é um EXEMPLO preenchido.
ID | Data | Lote | Nº cor | Cor | Argila | Demãos (pincel) | Curva | Cone 6 dobrou? | Temp. máx (°C) | Aparência geral (1–5) | Marcas de pincel | Gretamento | Escorrimento | Limão/vinagre 24h | Choque térmico | Lixiviação | Foto (link) | Observações
1 | 2026-11-03 | L001 | 1 | Transparente brilhante | Clara | 2 demãos | Padrão | Sim | 1225 | 4 | Leve | Nenhum | Nenhum | Nenhum | Nenhum | Pendente | drive/fotos/L001-01.jpg | EXEMPLO — brilho uniforme, marcas leves de pincel com 2 demãos
2 |  |  | 1 | Transparente brilhante | Clara | 2 demãos | Resfriamento lento
3 |  |  | 1 | Transparente brilhante | Clara | 3 demãos | Padrão
4 |  |  | 1 | Transparente brilhante | Clara | 3 demãos | Resfriamento lento
5 |  |  | 1 | Transparente brilhante | Escura | 2 demãos | Padrão
6 |  |  | 1 | Transparente brilhante | Escura | 2 demãos | Resfriamento lento
7 |  |  | 1 | Transparente brilhante | Escura | 3 demãos | Padrão
8 |  |  | 1 | Transparente brilhante | Escura | 3 demãos | Resfriamento lento
9 |  |  | 2 | Transparente mate | Clara | 2 demãos | Padrão
10 |  |  | 2 | Transparente mate | Clara | 2 demãos | Resfriamento lento
11 |  |  | 2 | Transparente mate | Clara | 3 demãos | Padrão
12 |  |  | 2 | Transparente mate | Clara | 3 demãos | Resfriamento lento
13 |  |  | 2 | Transparente mate | Escura | 2 demãos | Padrão
14 |  |  | 2 | Transparente mate | Escura | 2 demãos | Resfriamento lento
15 |  |  | 2 | Transparente mate | Escura | 3 demãos | Padrão
16 |  |  | 2 | Transparente mate | Escura | 3 demãos | Resfriamento lento
17 |  |  | 3 | Branco brilhante | Clara | 2 demãos | Padrão
18 |  |  | 3 | Branco brilhante | Clara | 2 demãos | Resfriamento lento
19 |  |  | 3 | Branco brilhante | Clara | 3 demãos | Padrão
20 |  |  | 3 | Branco brilhante | Clara | 3 demãos | Resfriamento lento
21 |  |  | 3 | Branco brilhante | Escura | 2 demãos | Padrão
22 |  |  | 3 | Branco brilhante | Escura | 2 demãos | Resfriamento lento
23 |  |  | 3 | Branco brilhante | Escura | 3 demãos | Padrão
24 |  |  | 3 | Branco brilhante | Escura | 3 demãos | Resfriamento lento
25 |  |  | 4 | Branco acetinado | Clara | 2 demãos | Padrão
26 |  |  | 4 | Branco acetinado | Clara | 2 demãos | Resfriamento lento
27 |  |  | 4 | Branco acetinado | Clara | 3 demãos | Padrão
28 |  |  | 4 | Branco acetinado | Clara | 3 demãos | Resfriamento lento
29 |  |  | 4 | Branco acetinado | Escura | 2 demãos | Padrão
30 |  |  | 4 | Branco acetinado | Escura | 2 demãos | Resfriamento lento
31 |  |  | 4 | Branco acetinado | Escura | 3 demãos | Padrão
32 |  |  | 4 | Branco acetinado | Escura | 3 demãos | Resfriamento lento
33 |  |  | 5 | Preto brilhante | Clara | 2 demãos | Padrão
34 |  |  | 5 | Preto brilhante | Clara | 2 demãos | Resfriamento lento
35 |  |  | 5 | Preto brilhante | Clara | 3 demãos | Padrão
36 |  |  | 5 | Preto brilhante | Clara | 3 demãos | Resfriamento lento
37 |  |  | 5 | Preto brilhante | Escura | 2 demãos | Padrão
38 |  |  | 5 | Preto brilhante | Escura | 2 demãos | Resfriamento lento
39 |  |  | 5 | Preto brilhante | Escura | 3 demãos | Padrão
40 |  |  | 5 | Preto brilhante | Escura | 3 demãos | Resfriamento lento
41 |  |  | 6 | Tenmoku | Clara | 2 demãos | Padrão
42 |  |  | 6 | Tenmoku | Clara | 2 demãos | Resfriamento lento
43 |  |  | 6 | Tenmoku | Clara | 3 demãos | Padrão
44 |  |  | 6 | Tenmoku | Clara | 3 demãos | Resfriamento lento
45 |  |  | 6 | Tenmoku | Escura | 2 demãos | Padrão
46 |  |  | 6 | Tenmoku | Escura | 2 demãos | Resfriamento lento
47 |  |  | 6 | Tenmoku | Escura | 3 demãos | Padrão
48 |  |  | 6 | Tenmoku | Escura | 3 demãos | Resfriamento lento
49 |  |  | 7 | Celadon verde | Clara | 2 demãos | Padrão
50 |  |  | 7 | Celadon verde | Clara | 2 demãos | Resfriamento lento
51 |  |  | 7 | Celadon verde | Clara | 3 demãos | Padrão
52 |  |  | 7 | Celadon verde | Clara | 3 demãos | Resfriamento lento
53 |  |  | 7 | Celadon verde | Escura | 2 demãos | Padrão
54 |  |  | 7 | Celadon verde | Escura | 2 demãos | Resfriamento lento
55 |  |  | 7 | Celadon verde | Escura | 3 demãos | Padrão
56 |  |  | 7 | Celadon verde | Escura | 3 demãos | Resfriamento lento
57 |  |  | 8 | Celadon azul | Clara | 2 demãos | Padrão
58 |  |  | 8 | Celadon azul | Clara | 2 demãos | Resfriamento lento
59 |  |  | 8 | Celadon azul | Clara | 3 demãos | Padrão
60 |  |  | 8 | Celadon azul | Clara | 3 demãos | Resfriamento lento
61 |  |  | 8 | Celadon azul | Escura | 2 demãos | Padrão
62 |  |  | 8 | Celadon azul | Escura | 2 demãos | Resfriamento lento
63 |  |  | 8 | Celadon azul | Escura | 3 demãos | Padrão
64 |  |  | 8 | Celadon azul | Escura | 3 demãos | Resfriamento lento
65 |  |  | 9 | Rutilo mel | Clara | 2 demãos | Padrão
66 |  |  | 9 | Rutilo mel | Clara | 2 demãos | Resfriamento lento
67 |  |  | 9 | Rutilo mel | Clara | 3 demãos | Padrão
68 |  |  | 9 | Rutilo mel | Clara | 3 demãos | Resfriamento lento
69 |  |  | 9 | Rutilo mel | Escura | 2 demãos | Padrão
70 |  |  | 9 | Rutilo mel | Escura | 2 demãos | Resfriamento lento
71 |  |  | 9 | Rutilo mel | Escura | 3 demãos | Padrão
72 |  |  | 9 | Rutilo mel | Escura | 3 demãos | Resfriamento lento
73 |  |  | 10 | Creme pintalgado | Clara | 2 demãos | Padrão
74 |  |  | 10 | Creme pintalgado | Clara | 2 demãos | Resfriamento lento
75 |  |  | 10 | Creme pintalgado | Clara | 3 demãos | Padrão
76 |  |  | 10 | Creme pintalgado | Clara | 3 demãos | Resfriamento lento
77 |  |  | 10 | Creme pintalgado | Escura | 2 demãos | Padrão
78 |  |  | 10 | Creme pintalgado | Escura | 2 demãos | Resfriamento lento
79 |  |  | 10 | Creme pintalgado | Escura | 3 demãos | Padrão
80 |  |  | 10 | Creme pintalgado | Escura | 3 demãos | Resfriamento lento
81 |  |  | 11 | Azul cobalto | Clara | 2 demãos | Padrão
82 |  |  | 11 | Azul cobalto | Clara | 2 demãos | Resfriamento lento
83 |  |  | 11 | Azul cobalto | Clara | 3 demãos | Padrão
84 |  |  | 11 | Azul cobalto | Clara | 3 demãos | Resfriamento lento
85 |  |  | 11 | Azul cobalto | Escura | 2 demãos | Padrão
86 |  |  | 11 | Azul cobalto | Escura | 2 demãos | Resfriamento lento
87 |  |  | 11 | Azul cobalto | Escura | 3 demãos | Padrão
88 |  |  | 11 | Azul cobalto | Escura | 3 demãos | Resfriamento lento
89 |  |  | 12 | Turquesa | Clara | 2 demãos | Padrão
90 |  |  | 12 | Turquesa | Clara | 2 demãos | Resfriamento lento
91 |  |  | 12 | Turquesa | Clara | 3 demãos | Padrão
92 |  |  | 12 | Turquesa | Clara | 3 demãos | Resfriamento lento
93 |  |  | 12 | Turquesa | Escura | 2 demãos | Padrão
94 |  |  | 12 | Turquesa | Escura | 2 demãos | Resfriamento lento
95 |  |  | 12 | Turquesa | Escura | 3 demãos | Padrão
96 |  |  | 12 | Turquesa | Escura | 3 demãos | Resfriamento lento
97 |  |  | 13 | Amarelo | Clara | 2 demãos | Padrão
98 |  |  | 13 | Amarelo | Clara | 2 demãos | Resfriamento lento
99 |  |  | 13 | Amarelo | Clara | 3 demãos | Padrão
100 |  |  | 13 | Amarelo | Clara | 3 demãos | Resfriamento lento
101 |  |  | 13 | Amarelo | Escura | 2 demãos | Padrão
102 |  |  | 13 | Amarelo | Escura | 2 demãos | Resfriamento lento
103 |  |  | 13 | Amarelo | Escura | 3 demãos | Padrão
104 |  |  | 13 | Amarelo | Escura | 3 demãos | Resfriamento lento
105 |  |  | 14 | Rosa coral | Clara | 2 demãos | Padrão
106 |  |  | 14 | Rosa coral | Clara | 2 demãos | Resfriamento lento
107 |  |  | 14 | Rosa coral | Clara | 3 demãos | Padrão
108 |  |  | 14 | Rosa coral | Clara | 3 demãos | Resfriamento lento
109 |  |  | 14 | Rosa coral | Escura | 2 demãos | Padrão
110 |  |  | 14 | Rosa coral | Escura | 2 demãos | Resfriamento lento
111 |  |  | 14 | Rosa coral | Escura | 3 demãos | Padrão
112 |  |  | 14 | Rosa coral | Escura | 3 demãos | Resfriamento lento
113 |  |  | 15 | Ferrugem | Clara | 2 demãos | Padrão
114 |  |  | 15 | Ferrugem | Clara | 2 demãos | Resfriamento lento
115 |  |  | 15 | Ferrugem | Clara | 3 demãos | Padrão
116 |  |  | 15 | Ferrugem | Clara | 3 demãos | Resfriamento lento
117 |  |  | 15 | Ferrugem | Escura | 2 demãos | Padrão
118 |  |  | 15 | Ferrugem | Escura | 2 demãos | Resfriamento lento
119 |  |  | 15 | Ferrugem | Escura | 3 demãos | Padrão
120 |  |  | 15 | Ferrugem | Escura | 3 demãos | Resfriamento lento
121 |  |  | 16 | Azul flutuante | Clara | 2 demãos | Padrão
122 |  |  | 16 | Azul flutuante | Clara | 2 demãos | Resfriamento lento
123 |  |  | 16 | Azul flutuante | Clara | 3 demãos | Padrão
124 |  |  | 16 | Azul flutuante | Clara | 3 demãos | Resfriamento lento
125 |  |  | 16 | Azul flutuante | Escura | 2 demãos | Padrão
126 |  |  | 16 | Azul flutuante | Escura | 2 demãos | Resfriamento lento
127 |  |  | 16 | Azul flutuante | Escura | 3 demãos | Padrão
128 |  |  | 16 | Azul flutuante | Escura | 3 demãos | Resfriamento lento
129 |  |  | 17 | Imitação de cinza | Clara | 2 demãos | Padrão
130 |  |  | 17 | Imitação de cinza | Clara | 2 demãos | Resfriamento lento
131 |  |  | 17 | Imitação de cinza | Clara | 3 demãos | Padrão
132 |  |  | 17 | Imitação de cinza | Clara | 3 demãos | Resfriamento lento
133 |  |  | 17 | Imitação de cinza | Escura | 2 demãos | Padrão
134 |  |  | 17 | Imitação de cinza | Escura | 2 demãos | Resfriamento lento
135 |  |  | 17 | Imitação de cinza | Escura | 3 demãos | Padrão
136 |  |  | 17 | Imitação de cinza | Escura | 3 demãos | Resfriamento lento

## Estabilidade
Estabilidade do líquido no pote (validade)
Um pote fechado por cor/lote, guardado em temperatura ambiente. Avalie aos 7, 30 e 90 dias. A linha 5 é um EXEMPLO.
Nº cor | Cor | Lote | Data envase | Densidade no envase (g/ml) | Pincelabilidade (1–5) | Sedimento 7 d | Sedimento 30 d | Sedimento 90 d | Ressuspende com espátula? | Mofo/odor 30 d | Mofo/odor 90 d | Densidade 90 d (g/ml) | Aprovado p/ venda? | Observações
1 | Transparente brilhante | L001 | 2026-11-01 | 1.56 | 4 | Nenhum | Mole |  | Sim | Não |  |  | Não | EXEMPLO — aguardando leitura de 90 dias
2 | Transparente mate
3 | Branco brilhante
4 | Branco acetinado
5 | Preto brilhante
6 | Tenmoku
7 | Celadon verde
8 | Celadon azul
9 | Rutilo mel
10 | Creme pintalgado
11 | Azul cobalto
12 | Turquesa
13 | Amarelo
14 | Rosa coral
15 | Ferrugem
16 | Azul flutuante
17 | Imitação de cinza
Sedimento "Duro" ou mofo = reprovar o lote e revisar bentonita/CMC/conservante na aba Pincel.

## Curva de Queima
Curvas de queima — cone 6, forno elétrico
Use cones pirométricos em toda queima de teste. Cone 6 grande: ~1222 °C a 60 °C/h; ~1243 °C a 150 °C/h (Orton).
Curva | Etapa | Taxa (°C/h) | De (°C) | Até (°C) | Patamar (min) | Duração (h)
Padrão | 1. Aquecimento inicial | 100 | 25 | 600 | 0 | 5.75
Padrão | 2. Aquecimento | 150 | 600 | 1100 | 0 | 3.333333
Padrão | 3. Final lento | 60 | 1100 | 1225 | 15 | 2.333333
Resfriamento lento | 1. Aquecimento inicial | 100 | 25 | 600 | 0 | 5.75
Resfriamento lento | 2. Aquecimento | 150 | 600 | 1100 | 0 | 3.333333
Resfriamento lento | 3. Final lento | 60 | 1100 | 1225 | 15 | 2.333333
Resfriamento lento | 4. Queda livre (forno desligado) | livre | 1225 | 1100 | 0 | 0
Resfriamento lento | 5. Resfriamento controlado | 80 | 1100 | 800 | 0 | 3.75
Total curva padrão (h) | [5 empty] | 11.41667
Total resfriamento lento, até 800 °C (h) | [5 empty] | 15.16667
Biscoito sugerido: cone 04 (~1060 °C). Esmaltes aplicados sobre biscoito por imersão; densidade de partida 1,45–1,50 g/ml.